## Protection antigel
2026-09-16
Comparaison Chaufagel M (MEG) - Chaufagel P (MPG) et Chaufagel G
Protection antigel °C
|  | 20 | 25 | 30 | 35 | 40 | 45 | 50
Température (°C) | Chaufagel P - base Monopropylène Glycol (MPG) | -7.2 | -9.5 | -12.5 | -15.5 | -20 | -25 | -31
| Chaufagel M - base Monoéthylène Glycol (MEG) | -8.5 | -12.8 | -17 | -22 | -28 | -34 | -40
| Chaufagel G - base Diols-Glycols biosourcés | -8.3 | -10 | -13.5 | -17.5 | -20.5 | -25 | -30
Ce fichier Excel a plusieurs feuilles -> une feuille par propriété physique (densité, capacité, viscosité, …)
Chaufagel P
Chaufagel M
Chaufagel G

## Densité
2026-09-16
Comparaison Chaufagel M (MEG) - Chaufagel P (MPG) - Chaufagel G
Densité (kg/m3)
|  |  | base Monoéthylène Glycol (MEG) |  |  |  | base Monopropylène Glycol (MPG) |  |  |  | base Diols-Glycols biosourcés
|  | H2O | 20% Chaufagel M | 30% Chaufagel M | 40% Chaufagel M | 50 Chaufagel M | 20% Chaufagel P | 30% Chaufagel P | 40% Chaufagel P | 50% Chaufagel P | 20% Chaufagel G | 25% Chaufagel G | 30% Chaufagel G | 40% Chaufagel G | 50% Chaufagel G
Température (°C) | -20 | - | - | - | 1073 | 1089 | - | - | 1052 | 1057 | - | - | - | - | 1225
| -15 | - | - | - |  |  | - | - |  |  | - | - | - | 1172 | 1221
| -10 | - | - | 1053 | 1069 | 1085 | - | 1037 | 1048 | 1055 | - | - | 1132 | 1171 | 1219
| -5 | - | - | [7 empty] | 1098 | 1109 | 1131 | 1169 | 1217
| 0 | 1000 | 1033 | 1050 | 1065 | 1080 | 1022 | 1034 | 1044 | 1051 | 1096 | 1107 | 1129 | 1167 | 1214
| 5 | [9 empty] | 1095 | 1105 | 1127 | 1164 | 1212
| 10 | 1000 | 1031 | 1046 | 1061 | 1074 | 1020 | 1030 | 1039 | 1046 | 1093 | 1104 | 1125 | 1163 | 1210
| 15 | [9 empty] | 1091 | 1102 | 1124 | 1160 | 1207
| 20 | 998 | 1027 | 1042 | 1056 | 1069 | 1018 | 1025 | 1034 | 1040 | 1089 | 1100 | 1122 | 1158 | 1205
| 30 | 996 | 1023 | 1037 | 1050 | 1063 | 1014 | 1021 | 1028 | 1033 | 1085 | 1095 | 1118 | 1154 | 1198
| 40 | 992 | 1019 | 1032 | 1045 | 1057 | 1009 | 1015 | 1022 | 1026 | 1080 | 1090 | 1113 | 1148 | 1192
| 80 | 972.0986 | 1007.084 | 1007.084 | 1018.507 | 1029.152 | 988.867 | 988.867 | 993.5788 | 996.0088
| 90 | 965.1377 | 999.7272 | 999.7272 | 1011.071 | 1021.623 | 981.5015 | 981.5015 | 986.0045 | 986.5394
| 100 |  | 991.914 | 991.914 | 1003.281 | 1013.821 | 974.0242 | 974.0242 | 978.3527 | 975.4903
110
120
Pas de garantie anti-corrosion en standard si <30% de MPG
-> il faut une version spéciale, le Chaufagel P-20
Pas de garantie anti-corrosion en standard si <30% de MPG
-> il faut une version spéciale

## Capacité calorifique
2026-09-16
Comparaison Chaufagel M (MEG) - Chaufagel P (MPG) et Chaufagel G
Capacité calorifique - Chaleur spécifique (kJ/kgK)
|  |  | base Monoéthylène Glycol (MEG) |  |  |  | base Monopropylène Glycol (MPG) |  |  |  | base Diols-Glycols biosourcés
|  | H2O | 20% Chaufagel M | 30% Chaufagel M | 40% Chaufagel M | 50% Chaufagel M | 20% Chaufagel P | 30% Chaufagel P | 40% Chaufagel P | 50% Chaufagel P | 20% Chaufagel G | 25% Chaufagel G | 30% Chaufagel G | 40% Chaufagel G | 50% Chaufagel G
Température (°C) | -20 |  |  |  | 3.33 | 3.03 |  |  | 3.66 | 3.4 |  |  |  |  | 2.65
| -15 | [12 empty] | 2.98 | 2.67
| -10 |  |  | 3.73 | 3.4 | 3.11 |  | 3.84 | 3.66 | 3.44 |  |  | 3.26 | 3 | 2.7
| -5 | [9 empty] | 3.5 | 3.41 | 3.27 | 3.02 | 2.72
| 0 |  | 3.9 | 3.77 | 3.46 | 3.18 | 3.99 | 3.85 | 3.68 | 3.48 | 3.51 | 3.43 | 3.29 | 3.03 | 2.74
| 5 | [9 empty] | 3.53 | 3.44 | 3.31 | 3.06 | 2.76
| 10 | 4.2 | 3.93 | 3.81 | 3.52 | 3.25 | 4 | 3.86 | 3.7 | 3.52 | 3.54 | 3.46 | 3.33 | 3.08 | 2.78
| 15 | [9 empty] | 3.56 | 3.47 | 3.34 | 3.1 | 2.81
| 20 | 4.19 | 3.96 | 3.85 | 3.57 | 3.31 | 4.01 | 3.88 | 3.73 | 3.55 | 3.57 | 3.49 | 3.36 | 3.12 | 2.83
| 30 | 4.18 | 3.98 | 3.88 | 3.62 | 3.37 | 4.02 | 3.9 | 3.75 | 3.59 | 3.6 | 3.52 | 3.4 | 3.16 | 2.87
| 40 | 4.18 | 4 | 3.91 | 3.66 | 3.42 | 4.03 | 3.92 | 3.78 | 3.62 | 3.64 | 3.56 | 3.44 | 3.21 | 2.91
| 50 | 4.178631 | 4.02 | 3.93 | 3.7 | 3.47 | 4.04 | 3.94 | 3.81 | 3.66
| 60 | 4.18 | 4.04 | 3.95 | 3.73 | 3.52 | 4.06 | 3.96 | 3.84 | 3.69
Pas de garantie anti-corrosion en standard si <30% de MPG
-> il faut une version spéciale, le Chaufagel P-20
Pas de garantie anti-corrosion en standard si <30% de MPG
-> il faut une version spéciale

## Viscosité dynamique
2026-09-16
Comparaison Chaufagel M (MEG) - Chaufagel P (MPG) et Chaufagel G
Viscosité dynamique (cP = mPa.s)
|  |  | base Monoéthylène Glycol (MEG) |  |  |  | base Monopropylène Glycol (MPG) |  |  |  | base Diols-Glycols biosourcés
|  | H2O | 20% Chaufagel M | 30% Chaufagel M | 40% Chaufagel M | 50% Chaufagel M | 20% Chaufagel P | 30% Chaufagel P | 40% Chaufagel P | 50% Chaufagel P | 20% Chaufagel G | 25% Chaufagel G | 30% Chaufagel G | 40% Chaufagel G | 50% Chaufagel G
Température (°C) | -20 |  |  |  | 17.38 | 25.22 |  |  |  | 87.24 |  |  |  |  | 28.55
| -15 | [12 empty] | 11.67 | 21.12
| -10 |  |  | 6.75 | 11.22 | 16.01 |  | 14.36 | 24.12 | 37.61 |  |  | 6.26 | 9.19 | 16.06
| -5 | [9 empty] | 3.82 | 4.26 | 5.17 | 7.31 | 12.54
| 0 |  | 2.93 | 4.68 | 7.31 | 10.26 | 5.14 | 7.78 | 12.46 | 18.71 | 3.19 | 3.54 | 4.27 | 5.96 | 10
| 5 | [9 empty] | 2.7 | 2.99 | 3.58 | 4.94 | 8.14
| 10 | 1.32 | 2.42 | 3.33 | 4.87 | 6.72 | 3.32 | 4.68 | 7.17 | 10.5 | 2.32 | 2.55 | 3.04 | 4.16 | 6.74
| 15 | [9 empty] | 2.01 | 2.21 | 2.62 | 3.55 | 5.67
| 20 | 1.02 | 1.84 | 2.43 | 3.36 | 4.56 | 2.33 | 3.1 | 4.56 | 6.51 | 1.77 | 1.94 | 2.28 | 3.07 | 4.83
| 30 | 0.81 | 1.41 | 1.84 | 2.41 | 3.22 | 1.69 | 2.23 | 3.16 | 4.37 | 1.4 | 1.53 | 1.78 | 2.36 | 3.62
| 40 | 0.66 | 1.12 | 1.42 | 1.81 | 2.37 | 1.31 | 1.72 | 2.35 | 3.13 | 1.14 | 1.24 | 1.43 | 1.88 | 2.81
| 50 | 0.54 | 0.88 | 1.13 | 1.4 | 1.8 | 1.07 | 1.39 | 1.83 | 2.35
| 60 | 0.46 | 0.74 | 0.93 | 1.13 | 1.42 | 0.89 | 1.16 | 1.47 | 1.84
Pas de garantie anti-corrosion en standard si <30% de MPG
-> il faut une version spéciale, le Chaufagel P-20
Pas de garantie anti-corrosion en standard si <30% de MPG
-> il faut une version spéciale

## Viscosité cinématique
2026-09-16
Comparaison Chaufagel M (MEG) - Chaufagel P (MPG) et Chaufagel G
Viscosité cinématique (cSt ou mm2/s)
|  |  | base Monoéthylène Glycol (MEG) |  |  |  | base Monopropylène Glycol (MPG) |  |  |  | base Diols-Glycols biosourcés
|  | H2O | 20% Chaufagel M | 30% Chaufagel M | 40% Chaufagel M | 50% Chaufagel M | 20% Chaufagel P | 30% Chaufagel P | 40% Chaufagel P | 50% Chaufagel P | 20% Chaufagel G | 25% Chaufagel G | 30% Chaufagel G | 40% Chaufagel G | 50% Chaufagel G
Température (°C) | -20 |  |  |  | 16.19 | 23.15 |  |  |  | 82.5 |  |  |  |  | 23.36
| -15 | [12 empty] | 9.95 | 17.3
| -10 |  |  | 6.41 | 10.49 | 14.76 |  | 13.5 | 23.01 | 35.64 |  |  | 5.54 | 7.8 | 13.18
| -5 | [9 empty] | 3.49 | 3.85 | 4.57 | 6.25 | 10.31
| 0 |  | 2.82 | 4.46 | 6.86 | 9.5 | 5.04 | 7.64 | 11.94 | 17.8 | 2.92 | 3.2 | 3.78 | 5.1 | 8.25
| 5 | [9 empty] | 2.47 | 2.7 | 3.17 | 4.24 | 6.73
| 10 | 1.32 | 2.35 | 3.18 | 4.59 | 6.26 | 3.23 | 4.46 | 6.9 | 10.04 | 2.13 | 2.31 | 2.7 | 3.6 | 5.58
| 15 | [9 empty] | 1.85 | 2.01 | 2.33 | 3.06 | 4.7
| 20 | 1.02 | 1.78 | 2.34 | 3.18 | 4.27 | 2.24 | 3.01 | 4.41 | 6.26 | 1.63 | 1.76 | 2.03 | 2.65 | 4.01
| 30 | 0.81 | 1.36 | 1.77 | 2.3 | 3.03 | 1.66 | 2.16 | 3.08 | 4.23 | 1.29 | 1.39 | 1.59 | 2.05 | 3
| 40 | 0.66 | 1.08 | 1.38 | 1.73 | 2.24 | 1.28 | 1.71 | 2.3 | 3.05 | 1.06 | 1.13 | 1.29 | 1.64 | 2.36
| 50 | 0.55 | 0.86 | 1.11 | 1.35 | 1.71 | 1.05 | 1.38 | 1.8 | 2.31
| 60 | 0.47 | 0.74 | 0.91 | 1.09 | 1.36 | 0.87 | 1.15 | 1.46 | 1.81
Pas de garantie anti-corrosion en standard si <30% de MPG
-> il faut une version spéciale, le Chaufagel P-20
Pas de garantie anti-corrosion en standard si <30% de MPG
-> il faut une version spéciale

## Conduction thermique
2026-09-16
Comparaison Chaufagel M (MEG) - Chaufagel P (MPG) et Chaufagel G
Capacité de conduction thermique (W/m.K)
|  |  | base Monoéthylène Glycol (MEG) |  |  |  | base Monopropylène Glycol (MPG) |  |  |  | base Diols-Glycols biosourcés
|  | H2O | 20% Chaufagel M | 30% Chaufagel M | 40% Chaufagel M | 50% Chaufagel M | 20% Chaufagel P | 30% Chaufagel P | 40% Chaufagel P | 50% Chaufagel P | 20% Chaufagel G | 25% Chaufagel G | 30% Chaufagel G | 40% Chaufagel G | 50% Chaufagel G
Température (°C) | -25 |  |  |  | 0.392 | 0.359 |  |  |  | 0.343 |  |  |  |  | 0.424
| -20 |  |  |  | 0.395 | 0.36 |  |  |  | 0.344 |  |  |  |  | 0.432
| -15 |  |  | 0.428 | 0.401 | 0.363 |  |  | 0.379 | 0.345 |  |  |  | 0.459 | 0.439
| -10 |  |  | 0.4336364 | 0.407 | 0.367 |  | 0.424 | 0.382 | 0.346 |  |  | 0.485 | 0.467 | 0.446
| -5 |  | 0.47 | 0.4386364 | 0.412 | 0.37 | 0.463 | 0.426 | 0.384 | 0.348 | 0.51 | 0.503 | 0.492 | 0.475 | 0.453
| 0 | 0.56 | 0.474 | 0.4436364 | 0.417 | 0.375 | 0.467 | 0.433 | 0.387 | 0.352 | 0.519 | 0.512 | 0.5 | 0.482 | 0.46
| 5 | 0.57 | 0.485 | 0.4527273 | 0.422 | 0.38 | 0.473 | 0.436 | 0.393 | 0.354 | 0.528 | 0.521 | 0.508 | 0.49 | 0.466
| 10 | 0.58 | 0.491 | 0.4577273 | 0.425 | 0.385 | 0.48 | 0.442 | 0.395 | 0.358 | 0.536 | 0.529 | 0.517 | 0.497 | 0.472
| 15 | 0.59 | 0.495 | 0.4627273 | 0.431 | 0.39 | 0.484 | 0.445 | 0.401 | 0.363 | 0.544 | 0.537 | 0.524 | 0.503 | 0.478
| 20 | [9 empty] | 0.552 | 0.544 | 0.531 | 0.51 | 0.483
| 30 | [9 empty] | 0.566 | 0.551 | 0.537 | 0.516 | 0.489
| 40 | [9 empty] | 0.579 | 0.058 | 0.543 | 0.521 | 0.494
Pas de garantie anti-corrosion en standard si <30% de MPG
-> il faut une version spéciale, le Chaufagel P-20
Pas de garantie anti-corrosion en standard si <30% de MPG
-> il faut une version spéciale

## Prandtl et simulation CFD
2026-09-16
Comparaison Chaufagel M (MEG) - Chaufagel P (MPG) et Chaufagel G